## Capacitor Alta Frequência
0
kvar | 200
Frequência | 1000
Largura do alumínio | 11.9685
Espessura total do alumínio | 0.4
Volts/unidade | 1250
Volts/seção | 1250
Total de seçoes | 1
Seções série | 1
Seções paralelo | 1
Eixo calculado | 2.711152
Eixo utilizado | 2.72
Capacit/unidade | 20.37183
Capacit/bobina | 20.37183
Largura (in) | 5.132008
Largura (mm) | 130.353
Espessura do filme | 0.87
Tensão por seção | 1250
Espessura do papel | 0
Espessura da seção | 21.466
Fator de espaço | 1.211518
Capacitância C5 | 20.39082
% DIF CAPAC. CALC | 0.0932245
FATOR DE ESP. BOB | -4.407043
Capacitância C7 | 20.81333
Fator de espaço S1 | 1.201518
Capacitância C8 | 19.07816
VOLTAS DO ALUMINIO | 169.1497
VOLTAS DO PAPEL | 169.7561
COMP. ALUM...( DM) | 42239.7
SOBREVOLTAS | 6
Capacitância a seco C9 | 15.73848
Temperatura com U coil | 113.0918
Porcentagem de filme | 83.22804
Temperatura com W coil | 107.5757
const dielt papel.: | 4.3
const dielt óleo..: | 2.55
const dielt filme. | 2.34
fator de espaço...: | 1.18
fat. esp bobinagem: | -4.407043
esp da secao (pol): | 0.8451181
capac. nom. secao. | 20.37183
fat. de esp. real.: | 1.201518
dif. na capac. (%): | 0.0932245
comp do alum.(pol): | 1662.98
voltas do papel...: | 169.7561
comp do alum.( dm): | 422.397
voltas do aluminio: | 169.1497
temp. com u coil..: | 113.0918
temp. com w coil..: | 107.5757
papel cr$/kg......: | 1
filme cr$/kg......: | 4.7
aluminio cr$/kg...: | 1
peso seção total....(kg): | 0.9465587
peso seção total papel....(kg): | 0
peso seção total filme....(kg): | 0.5699105
peso seção total Al....(kg): | 0.3766482
peso unidade total....(kg): | 0.9465587
peso unidade total papel....(kg): | 0
peso unidade total filme....(kg): | 0.5699105
peso unidade seção total Al....(kg): | 0.3766482
custo seção total....(kg): | 3.055228
custo seção total papel....(kg): | 0
custo seção total filme....(kg): | 2.67858
custo seção total Al....(kg): | 0.3766482
custo unidade total....(kg): | 3.055228
custo unidade total filme....(kg): | 2.67858
volts p/ mil total: | 1436.782
volts p/ mil filme: | 1436.782
volts p/ mil papel: | 781.8765
percent de perdas.: | 3
custo total/unid..: | 3.365011