## condutores cabos perfis e chapa
TOTVS | DESCRIÇÃO | Tipo | Classe | AWG | dfio nú min (mm) | dfio nú medio (mm) | dfio nú max (mm) | dfio isol min (mm) | dfio isol avg (mm) | dfio isol max (mm) | # condutores | Material Condutor | Seção condutora min (mm2) | Seção condutora avg (mm2) | Seção condutora max (mm2)
RT21018025 | Fio ALUMÍNIO ISOLADO 14 AWG - 4M036 | fio | 130 | 14 | 1.61172 | 1.628 | 1.64428 | 1.88532 | 1.916 | 1.94668 | 1 | Aluminio | 2.040183 | 2.081607 | 2.123447
RT21018024 | FIO ALUMÍNIO ISOLADO 13,5 AWG - 4M036 | fio | 130 | 13.5 | 1.71171 | 1.729 | 1.74629 | 1.98531 | 2.017 | 2.04869 | 1 | Aluminio | 2.301178 | 2.347901 | 2.395094
RT21018023 | FIO ALUMÍNIO ISOLADO 13 AWG - 4M036 | fio | 130 | 13 | 1.80972 | 1.828 | 1.84628 | 2.08332 | 2.116 | 2.14868 | 1 | Aluminio | 2.572247 | 2.624474 | 2.677226
RT21018022 | FIO ALUMÍNIO ISOLADO 12,5 AWG - 4M036 | fio | 130 | 12.5 | 1.92159 | 1.941 | 1.96041 | 2.19519 | 2.229 | 2.26281 | 1 | Aluminio | 2.900089 | 2.958973 | 3.018448
RT21018021 | FIO ALUMÍNIO ISOLADO 12 AWG - 4M036 | fio | 130 | 12 | 2.03148 | 2.052 | 2.07252 | 2.30508 | 2.34 | 2.37492 | 1 | Aluminio | 3.241268 | 3.307079 | 3.373551
RT21018020 | FIO ALUMÍNIO ISOLADO 11,5 AWG - 4M036 | fio | 130 | 11.5 | 2.15622 | 2.178 | 2.19978 | 2.42982 | 2.466 | 2.50218 | 1 | Aluminio | 3.65154 | 3.725681 | 3.800567
RT21018019 | FIO ALUMÍNIO ISOLADO 11 AWG - 4M036 | fio | 130 | 11 | 2.28096 | 2.304 | 2.32704 | 2.55456 | 2.592 | 2.62944 | 1 | Aluminio | 4.086253 | 4.16922 | 4.253022
RT21018018 | FIO ALUMÍNIO ISOLADO 10,5 AWG - 4M036 | fio | 130 | 10.5 | 2.42154 | 2.446 | 2.47046 | 2.69514 | 2.734 | 2.77286 | 1 | Aluminio | 4.605462 | 4.698971 | 4.793421
RT21018042 | FIO ALUMÍNIO ISOLADO 10 AWG -2M036 | fio | 130 | 10 | 2.56212 | 2.588 | 2.61388 | 2.83572 | 2.876 | 2.91628 | 1 | Aluminio | 5.155714 | 5.260396 | 5.36613
RT21018016 | FIO ALUMÍNIO ISOLADO 9,5 AWG - 4M036 | fio | 130 | 9.5 | 2.71953 | 2.747 | 2.77447 | 2.99313 | 3.035 | 3.07687 | 1 | Aluminio | 5.808682 | 5.926622 | 6.045747
RT21018015 | FIO ALUMÍNIO ISOLADO 9 AWG - 4M036 | fio | 130 | 9 | 2.87694 | 2.906 | 2.93506 | 3.15054 | 3.194 | 3.23746 | 1 | Aluminio | 6.500571 | 6.632559 | 6.765873
RT21018014 | FIO ALUMÍNIO ISOLADO 8,5 AWG - 4M036 | fio | 130 | 8.5 | 3.05415 | 3.085 | 3.11585 | 3.32775 | 3.373 | 3.41825 | 1 | Aluminio | 7.326062 | 7.474811 | 7.625055
RT21018013 | FIO ALUMÍNIO ISOLADO 8 AWG - 4M036 | fio | 130 | 8 | 3.23136 | 3.264 | 3.29664 | 3.50496 | 3.552 | 3.59904 | 1 | Aluminio | 8.200882 | 8.367393 | 8.535578
RT21018012 | FIO ALUMÍNIO ISOLADO 7,5 AWG - 4M036 | fio | 130 | 7.5 | 3.43035 | 3.465 | 3.49965 | 3.70395 | 3.753 | 3.80205 | 1 | Aluminio | 9.242017 | 9.429667 | 9.619203
RT21018011 | FIO ALUMÍNIO ISOLADO 7 AWG - 4M036 | fio | 130 | 7 | 3.62835 | 3.665 | 3.70165 | 3.90195 | 3.953 | 4.00405 | 1 | Aluminio | 10.33971 | 10.54964 | 10.76169
RT21018010 | FIO ALUMÍNIO ISOLADO 6,5 AWG - 4M036 | fio | 130 | 6.5 | 3.8511 | 3.89 | 3.9289 | 4.1247 | 4.178 | 4.2313 | 1 | Aluminio | 11.64822 | 11.88472 | 12.12361
RT21018009 | FIO ALUMÍNIO ISOLADO 6 AWG - 4M036 | fio | 130 | 6 | 4.07385 | 4.115 | 4.15615 | 4.34745 | 4.403 | 4.45855 | 1 | Aluminio | 13.03467 | 13.29932 | 13.56664
RT21018008 | FIO ALUMÍNIO ISOLADO 5,5 AWG - 4M036 | fio | 130 | 5.5 | 4.32432 | 4.368 | 4.41168 | 4.59792 | 4.656 | 4.71408 | 1 | Aluminio | 14.68674 | 14.98494 | 15.28614
RT21018007 | FIO ALUMÍNIO ISOLADO 5 AWG - 4M036 | fio | 130 | 5 | 4.5738 | 4.62 | 4.6662 | 4.8474 | 4.908 | 4.9686 | 1 | Aluminio | 16.43025 | 16.76385 | 17.10081
RT21018006 | FIO ALUMÍNIO ISOLADO 4,5 AWG - 4M036 | fio | 130 | 4.5 | 4.85595 | 4.905 | 4.95405 | 5.12955 | 5.193 | 5.25645 | 1 | Aluminio | 18.51989 | 18.89591 | 19.27572
RT21018005 | FIO ALUMÍNIO ISOLADO 4 AWG - 4M036 | fio | 130 | 4 | 5.13711 | 5.189 | 5.24089 | 5.41071 | 5.477 | 5.54329 | 1 | Aluminio | 20.72658 | 21.14741 | 21.57247
RT21018004 | FIO ALUMÍNIO ISOLADO 3,5 AWG - 4M036 | fio | 130 | 3.5 | 5.45292 | 5.508 | 5.56308 | 5.72652 | 5.796 | 5.86548 | 1 | Aluminio | 23.35329 | 23.82746 | 24.30639
RT21018003 | FIO ALUMÍNIO ISOLADO 3 AWG - 4M036 | fio | 130 | 3 | 5.76873 | 5.827 | 5.88527 | 6.04233 | 6.115 | 6.18767 | 1 | Aluminio | 26.13667 | 26.66735 | 27.20337
RT21018002 | FIO ALUMÍNIO ISOLADO 2,5 AWG - 4M036 | fio | 130 | 2.5 | 6.123645 | 6.1855 | 6.247355 | 6.397245 | 6.4735 | 6.549755 | 1 | Aluminio | 29.45167 | 30.04966 | 30.65365
RT21018001 | FIO ALUMÍNIO ISOLADO 2 AWG - 4M036 | fio | 130 | 2 | 6.47856 | 6.544 | 6.60944 | 6.75216 | 6.832 | 6.91184 | 1 | Aluminio | 32.96453 | 33.63384 | 34.30988
RT21018050 | FIO ALUMÍNIO ISOLADO 14 AWG -2M036-2T025 | fio | 155 | 14 | 1.61172 | 1.628 | 1.64428 | 1.84332 | 1.872 | 1.90068 | 1 | Aluminio | 2.040183 | 2.081607 | 2.123447
RT21018049 | FIO ALUMÍNIO ISOLADO 13,5 AWG -2M036-2T0 | fio | 155 | 13.5 | 1.71171 | 1.729 | 1.74629 | 1.94331 | 1.973 | 2.00269 | 1 | Aluminio | 2.301178 | 2.347901 | 2.395094
RT21018048 | FIO ALUMÍNIO ISOLADO 13 AWG -2M036-2T025 | fio | 155 | 13 | 1.80972 | 1.828 | 1.84628 | 2.04132 | 2.072 | 2.10268 | 1 | Aluminio | 2.572247 | 2.624474 | 2.677226
RT21018047 | FIO ALUMÍNIO ISOLADO 12,5 AWG -2M036-2T0 | fio | 155 | 12.5 | 1.92159 | 1.941 | 1.96041 | 2.15319 | 2.185 | 2.21681 | 1 | Aluminio | 2.900089 | 2.958973 | 3.018448
RT21018046 | FIO ALUMÍNIO ISOLADO 12 AWG -2M036-2T025 | fio | 155 | 12 | 2.03148 | 2.052 | 2.07252 | 2.26308 | 2.296 | 2.32892 | 1 | Aluminio | 3.241268 | 3.307079 | 3.373551
RT21018045 | FIO ALUMÍNIO ISOLADO 11,5 AWG -2M036-2T0 | fio | 155 | 11.5 | 2.15622 | 2.178 | 2.19978 | 2.38782 | 2.422 | 2.45618 | 1 | Aluminio | 3.65154 | 3.725681 | 3.800567
RT21018044 | FIO ALUMÍNIO ISOLADO 11 AWG -2M036-2T025 | fio | 155 | 11 | 2.28096 | 2.304 | 2.32704 | 2.51256 | 2.548 | 2.58344 | 1 | Aluminio | 4.086253 | 4.16922 | 4.253022
RT21018043 | FIO ALUMÍNIO ISOLADO 10,5 AWG -2M036-2T0 | fio | 155 | 10.5 | 2.42154 | 2.446 | 2.47046 | 2.65314 | 2.69 | 2.72686 | 1 | Aluminio | 4.605462 | 4.698971 | 4.793421
RT21018042 | FIO ALUMÍNIO ISOLADO 10 AWG -2M036-2T025 | fio | 155 | 10 | 2.56212 | 2.588 | 2.61388 | 2.79372 | 2.832 | 2.87028 | 1 | Aluminio | 5.155714 | 5.260396 | 5.36613
RT21018041 | FIO ALUMÍNIO ISOLADO 9,5 AWG -2M036-2T02 | fio | 155 | 9.5 | 2.71953 | 2.747 | 2.77447 | 2.95113 | 2.991 | 3.03087 | 1 | Aluminio | 5.808682 | 5.926622 | 6.045747
RT21018040 | FIO ALUMÍNIO ISOLADO 9 AWG -2M036-2T025 | fio | 155 | 9 | 2.87694 | 2.906 | 2.93506 | 3.10854 | 3.15 | 3.19146 | 1 | Aluminio | 6.500571 | 6.632559 | 6.765873
RT21018039 | FIO ALUMÍNIO ISOLADO 8,5 AWG -2M036-2T02 | fio | 155 | 8.5 | 3.05415 | 3.085 | 3.11585 | 3.28575 | 3.329 | 3.37225 | 1 | Aluminio | 7.326062 | 7.474811 | 7.625055
RT21018038 | FIO ALUMÍNIO ISOLADO 8 AWG -2M036-2T025 | fio | 155 | 8 | 3.23136 | 3.264 | 3.29664 | 3.46296 | 3.508 | 3.55304 | 1 | Aluminio | 8.200882 | 8.367393 | 8.535578
RT21018037 | FIO ALUMÍNIO ISOLADO 7,5 AWG -2M036-2T02 | fio | 155 | 7.5 | 3.43035 | 3.465 | 3.49965 | 3.66195 | 3.709 | 3.75605 | 1 | Aluminio | 9.242017 | 9.429667 | 9.619203
RT21018036 | FIO ALUMÍNIO ISOLADO 7 AWG -2M036-2T025 | fio | 155 | 7 | 3.62835 | 3.665 | 3.70165 | 3.85995 | 3.909 | 3.95805 | 1 | Aluminio | 10.33971 | 10.54964 | 10.76169
RT21018035 | FIO ALUMÍNIO ISOLADO 6,5 AWG -2M036-2T02 | fio | 155 | 6.5 | 3.8511 | 3.89 | 3.9289 | 4.0827 | 4.134 | 4.1853 | 1 | Aluminio | 11.64822 | 11.88472 | 12.12361
RT21018034 | FIO ALUMÍNIO ISOLADO 6 AWG -2M036-2T025 | fio | 155 | 6 | 4.07385 | 4.115 | 4.15615 | 4.30545 | 4.359 | 4.41255 | 1 | Aluminio | 13.03467 | 13.29932 | 13.56664
RT21018033 | FIO ALUMÍNIO ISOLADO 5,5 AWG -2M036-2T02 | fio | 155 | 5.5 | 4.32432 | 4.368 | 4.41168 | 4.55592 | 4.612 | 4.66808 | 1 | Aluminio | 14.68674 | 14.98494 | 15.28614
RT21018032 | FIO ALUMÍNIO ISOLADO 5 AWG -2M036-2T025 | fio | 155 | 5 | 4.5738 | 4.62 | 4.6662 | 4.8054 | 4.864 | 4.9226 | 1 | Aluminio | 16.43025 | 16.76385 | 17.10081
RT21018031 | FIO ALUMÍNIO ISOLADO 4,5 AWG -2M036-2T02 | fio | 155 | 4.5 | 4.85595 | 4.905 | 4.95405 | 5.08755 | 5.149 | 5.21045 | 1 | Aluminio | 18.51989 | 18.89591 | 19.27572
RT21018030 | FIO ALUMÍNIO ISOLADO 4 AWG -2M036-2T025 | fio | 155 | 4 | 5.13711 | 5.189 | 5.24089 | 5.36871 | 5.433 | 5.49729 | 1 | Aluminio | 20.72658 | 21.14741 | 21.57247
RT21018029 | FIO ALUMÍNIO ISOLADO 3,5 AWG -2M036-2T02 | fio | 155 | 3.5 | 5.45292 | 5.508 | 5.56308 | 5.68452 | 5.752 | 5.81948 | 1 | Aluminio | 23.35329 | 23.82746 | 24.30639
RT21018028 | FIO ALUMÍNIO ISOLADO 3 AWG -2M036-2T025 | fio | 155 | 3 | 5.76873 | 5.827 | 5.88527 | 6.00033 | 6.071 | 6.14167 | 1 | Aluminio | 26.13667 | 26.66735 | 27.20337
RT21018027 | FIO ALUMÍNIO ISOLADO 2,5 AWG -2M036-2T02 | fio | 155 | 2.5 | 6.123645 | 6.1855 | 6.247355 | 6.355245 | 6.4295 | 6.503755 | 1 | Aluminio | 29.45167 | 30.04966 | 30.65365
RT21018026 | FIO ALUMÍNIO ISOLADO 2 AWG -2M036-2T025 | fio | 155 | 2 | 6.47856 | 6.544 | 6.60944 | 6.71016 | 6.788 | 6.86584 | 1 | Aluminio | 32.96453 | 33.63384 | 34.30988

## Custos dos materiais
Código | Descrição | Custo med
RT21018025 | Fio ALUMÍNIO ISOLADO 14 AWG - 4M036
RT21018024 | FIO ALUMÍNIO ISOLADO 13,5 AWG - 4M036
RT21018023 | FIO ALUMÍNIO ISOLADO 13 AWG - 4M036
RT21018022 | FIO ALUMÍNIO ISOLADO 12,5 AWG - 4M036
RT21018021 | FIO ALUMÍNIO ISOLADO 12 AWG - 4M036
RT21018020 | FIO ALUMÍNIO ISOLADO 11,5 AWG - 4M036 | R$ 34.99
RT21018019 | FIO ALUMÍNIO ISOLADO 11 AWG - 4M036 | R$ 33.63
RT21018018 | FIO ALUMÍNIO ISOLADO 10,5 AWG - 4M036 | R$ 29.54
RT21018042 | FIO ALUMÍNIO ISOLADO 10 AWG -2M036 | R$ 30.73
RT21018016 | FIO ALUMÍNIO ISOLADO 9,5 AWG - 4M036 | R$ 29.77
RT21018015 | FIO ALUMÍNIO ISOLADO 9 AWG - 4M036 | R$ 28.65
RT21018014 | FIO ALUMÍNIO ISOLADO 8,5 AWG - 4M036 | R$ 27.97
RT21018013 | FIO ALUMÍNIO ISOLADO 8 AWG - 4M036 | R$ 27.23
RT21018012 | FIO ALUMÍNIO ISOLADO 7,5 AWG - 4M036 | R$ 26.59
RT21018011 | FIO ALUMÍNIO ISOLADO 7 AWG - 4M036 | R$ 26.80
RT21018010 | FIO ALUMÍNIO ISOLADO 6,5 AWG - 4M036 | R$ 26.35
RT21018009 | FIO ALUMÍNIO ISOLADO 6 AWG - 4M036 | R$ 25.24
RT21018008 | FIO ALUMÍNIO ISOLADO 5,5 AWG - 4M036 | R$ 24.87
RT21018007 | FIO ALUMÍNIO ISOLADO 5 AWG - 4M036 | R$ 24.76
RT21018006 | FIO ALUMÍNIO ISOLADO 4,5 AWG - 4M036 | R$ 24.45
RT21018005 | FIO ALUMÍNIO ISOLADO 4 AWG - 4M036 | R$ 23.89
RT21018004 | FIO ALUMÍNIO ISOLADO 3,5 AWG - 4M036 | R$ 22.78
RT21018003 | FIO ALUMÍNIO ISOLADO 3 AWG - 4M036 | R$ 22.29
RT21018002 | FIO ALUMÍNIO ISOLADO 2,5 AWG - 4M036 | R$ 21.91
RT21018001 | FIO ALUMÍNIO ISOLADO 2 AWG - 4M036 | R$ 21.54
RT21018050 | FIO ALUMÍNIO ISOLADO 14 AWG -2M036-2T025
RT21018049 | FIO ALUMÍNIO ISOLADO 13,5 AWG -2M036-2T0
RT21018048 | FIO ALUMÍNIO ISOLADO 13 AWG -2M036-2T025
RT21018047 | FIO ALUMÍNIO ISOLADO 12,5 AWG -2M036-2T0
RT21018046 | FIO ALUMÍNIO ISOLADO 12 AWG -2M036-2T025
RT21018045 | FIO ALUMÍNIO ISOLADO 11,5 AWG -2M036-2T0 | R$ 50.69
RT21018044 | FIO ALUMÍNIO ISOLADO 11 AWG -2M036-2T025 | R$ 48.89
RT21018043 | FIO ALUMÍNIO ISOLADO 10,5 AWG -2M036-2T0 | R$ 46.75
RT21018042 | FIO ALUMÍNIO ISOLADO 10 AWG -2M036-2T025 | R$ 44.15
RT21018041 | FIO ALUMÍNIO ISOLADO 9,5 AWG -2M036-2T02 | R$ 42.36
RT21018040 | FIO ALUMÍNIO ISOLADO 9 AWG -2M036-2T025 | R$ 40.43
RT21018039 | FIO ALUMÍNIO ISOLADO 8,5 AWG -2M036-2T02 | R$ 39.00
RT21018038 | FIO ALUMÍNIO ISOLADO 8 AWG -2M036-2T025 | R$ 37.72
RT21018037 | FIO ALUMÍNIO ISOLADO 7,5 AWG -2M036-2T02 | R$ 36.14
RT21018036 | FIO ALUMÍNIO ISOLADO 7 AWG -2M036-2T025 | R$ 36.10
RT21018035 | FIO ALUMÍNIO ISOLADO 6,5 AWG -2M036-2T02 | R$ 35.73
RT21018034 | FIO ALUMÍNIO ISOLADO 6 AWG -2M036-2T025 | R$ 35.73
RT21018033 | FIO ALUMÍNIO ISOLADO 5,5 AWG -2M036-2T02 | R$ 33.00
RT21018032 | FIO ALUMÍNIO ISOLADO 5 AWG -2M036-2T025 | R$ 32.41
RT21018031 | FIO ALUMÍNIO ISOLADO 4,5 AWG -2M036-2T02 | R$ 32.10
RT21018030 | FIO ALUMÍNIO ISOLADO 4 AWG -2M036-2T025 | R$ 31.28
RT21018029 | FIO ALUMÍNIO ISOLADO 3,5 AWG -2M036-2T02 | R$ 29.81
RT21018028 | FIO ALUMÍNIO ISOLADO 3 AWG -2M036-2T025 | R$ 29.06
RT21018027 | FIO ALUMÍNIO ISOLADO 2,5 AWG -2M036-2T02 | R$ 28.45
RT21018026 | FIO ALUMÍNIO ISOLADO 2 AWG -2M036-2T025 | R$ 28.12
RT21017025 | FIO ALUMÍNIO ESMALTADO 14 AWG | 14.88
RT21017024 | FIO ALUMÍNIO ESMALTADO 13,5 AWG | 14.88
RT21017023 | FIO ALUMÍNIO ESMALTADO 13 AWG | 14.88
RT21017022 | FIO ALUMÍNIO ESMALTADO 12,5 AWG | 14.88
RT21017021 | FIO ALUMÍNIO ESMALTADO 12 AWG | 14.88
RT21017020 | FIO ALUMÍNIO ESMALTADO 11,5 AWG | 14.88
RT21017019 | FIO ALUMÍNIO ESMALTADO 11 AWG | 14.88
RT21017018 | FIO ALUMÍNIO ESMALTADO 10,5 AWG | 14.88
RT21017017 | FIO ALUMÍNIO ESMALTADO 10 AWG | 14.88
RT21017016 | FIO ALUMÍNIO ESMALTADO 9,5 AWG | 14.88
RT21017015 | FIO ALUMÍNIO ESMALTADO 9 AWG | 14.88
RT21017014 | FIO ALUMÍNIO ESMALTADO 8,5 AWG | 14.88
RT21017013 | FIO ALUMÍNIO ESMALTADO 8 AWG | 14.88
RT21017012 | FIO ALUMÍNIO ESMALTADO 7,5 AWG | 14.88
RT21017011 | FIO ALUMÍNIO ESMALTADO 7 AWG | 14.88
RT21017010 | FIO ALUMÍNIO ESMALTADO 6,5 AWG | 14.88
RT21017009 | FIO ALUMÍNIO ESMALTADO 6 AWG | 14.88
RT21017008 | FIO ALUMÍNIO ESMALTADO 5,5 AWG | 14.88
RT21017007 | FIO ALUMÍNIO ESMALTADO 5 AWG | 14.88
RT21017006 | FIO ALUMÍNIO ESMALTADO 4,5 AWG | 14.88
RT21017005 | FIO ALUMÍNIO ESMALTADO 4 AWG | 14.88
RT21017004 | FIO ALUMÍNIO ESMALTADO 3,5 AWG | 14.88
RT21017003 | FIO ALUMÍNIO ESMALTADO 3 AWG | 14.88
RT21017002 | FIO ALUMÍNIO ESMALTADO 2,5 AWG | 14.88
RT21017001 | FIO ALUMÍNIO ESMALTADO 2 AWG | 14.88

## Dados físicos materiais
Material | Densidade (kg/m3) | Resistividade (Ohm x mm2 /m) | Coeficiente K | alfa
Al | 2703 | 0.027898 | 225 | 0.004424779
Cu | 8890 | 0.017241 | 234 | 0.004255319
Inox AISI 304 | 7900 | 0.74473 | 925.7841 | 0.001079
Inox AISI 310 | 7900 | 0.78 | 1274.253 | 0.0007841578
Liga de Al | 2700 | 0.03333 | 277.0095 | 0.003597

## Condutores
Fios de Alumínio Nú
AWG | Ø Min. (mm) | Ø Nominal (mm) | Ø Max. (mm)
2 | 6.47856 | 6.544 | 6.60944 | 14 | 1.61172 | 1.628 | 1.64428
2.5 | 6.123645 | 6.1855 | 6.247355 | 13.5 | 1.71171 | 1.729 | 1.74629
3 | 5.76873 | 5.827 | 5.88527 | 13 | 1.80972 | 1.828 | 1.84628
3.5 | 5.45292 | 5.508 | 5.56308 | 12.5 | 1.92159 | 1.941 | 1.96041
4 | 5.13711 | 5.189 | 5.24089 | 12 | 2.03148 | 2.052 | 2.07252
4.5 | 4.85595 | 4.905 | 4.95405 | 11.5 | 2.15622 | 2.178 | 2.19978
5 | 4.5738 | 4.62 | 4.6662 | 11 | 2.28096 | 2.304 | 2.32704
5.5 | 4.32432 | 4.368 | 4.41168 | 10.5 | 2.42154 | 2.446 | 2.47046
6 | 4.07385 | 4.115 | 4.15615 | 10 | 2.56212 | 2.588 | 2.61388
6.5 | 3.8511 | 3.89 | 3.9289 | 9.5 | 2.71953 | 2.747 | 2.77447
7 | 3.62835 | 3.665 | 3.70165 | 9 | 2.87694 | 2.906 | 2.93506
7.5 | 3.43035 | 3.465 | 3.49965 | 8.5 | 3.05415 | 3.085 | 3.11585
8 | 3.23136 | 3.264 | 3.29664 | 8 | 3.23136 | 3.264 | 3.29664
8.5 | 3.05415 | 3.085 | 3.11585 | 7.5 | 3.43035 | 3.465 | 3.49965
9 | 2.87694 | 2.906 | 2.93506 | 7 | 3.62835 | 3.665 | 3.70165
9.5 | 2.71953 | 2.747 | 2.77447 | 6.5 | 3.8511 | 3.89 | 3.9289
10 | 2.56212 | 2.588 | 2.61388 | 6 | 4.07385 | 4.115 | 4.15615
10.5 | 2.42154 | 2.446 | 2.47046 | 5.5 | 4.32432 | 4.368 | 4.41168
11 | 2.28096 | 2.304 | 2.32704 | 5 | 4.5738 | 4.62 | 4.6662
11.5 | 2.15622 | 2.178 | 2.19978 | 4.5 | 4.85595 | 4.905 | 4.95405
12 | 2.03148 | 2.052 | 2.07252 | 4 | 5.13711 | 5.189 | 5.24089
12.5 | 1.92159 | 1.941 | 1.96041 | 3.5 | 5.45292 | 5.508 | 5.56308
13 | 1.80972 | 1.828 | 1.84628 | 3 | 5.76873 | 5.827 | 5.88527
13.5 | 1.71171 | 1.729 | 1.74629 | 2.5 | 6.123645 | 6.1855 | 6.247355
14 | 1.61172 | 1.628 | 1.64428 | 2 | 6.47856 | 6.544 | 6.60944

## Nu
FIOS DE ALUMÍNIO NÚ
AWG | Ø MÍNIMO (mm) | Ø Nominal A (mm) | Ø MÁXIMO (mm) | TOLERÂNCIA
2 | 6.47856 | 6.544 | 6.60944 | ± 1%
2.5 | 6.123645 | 6.1855 | 6.247355
3 | 5.76873 | 5.827 | 5.88527
3.5 | 5.45292 | 5.508 | 5.56308
4 | 5.13711 | 5.189 | 5.24089
4.5 | 4.85595 | 4.905 | 4.95405
5 | 4.5738 | 4.62 | 4.6662
5.5 | 4.32432 | 4.368 | 4.41168
6 | 4.07385 | 4.115 | 4.15615
6.5 | 3.8511 | 3.89 | 3.9289
7 | 3.62835 | 3.665 | 3.70165
7.5 | 3.43035 | 3.465 | 3.49965
8 | 3.23136 | 3.264 | 3.29664
8.5 | 3.05415 | 3.085 | 3.11585
9 | 2.87694 | 2.906 | 2.93506
9.5 | 2.71953 | 2.747 | 2.77447
10 | 2.56212 | 2.588 | 2.61388
10.5 | 2.42154 | 2.446 | 2.47046
11 | 2.28096 | 2.304 | 2.32704
11.5 | 2.15622 | 2.178 | 2.19978
12 | 2.03148 | 2.052 | 2.07252
12.5 | 1.92159 | 1.941 | 1.96041
13 | 1.80972 | 1.828 | 1.84628
13.5 | 1.71171 | 1.729 | 1.74629
14 | 1.61172 | 1.628 | 1.64428

## Mylar
FIO DE ALUMÍNIO ISOLADO COM MYLAR
Fios de Alumínio Nú |  |  |  | LARG. DA FITA (mm) | Porcentagens da Sobreposição de Fitas MYLAR (PET) |  |  | ESPESSESSURA DA FITA MYLAR (PET) |  |  | Fios Isolados com Mylar |  |  | CODIGO
AWG | Ø Min. (mm) | Ø Nominal (mm) | Ø Max. (mm) | [7 empty] | Ø Min. (mm) | Ø Nominal (mm) | Ø Max. (mm)
[5 empty] | 52.5% | 55% | 57.5%
[5 empty] | Passo Máximo | Passo Nominal | Passo Mínimo | -5% | Nominal | 5%
2 | 6.47856 | 6.544 | 6.60944 | 16 | 8.126511 | 7.642857 | 7.192963 | 0.0342 | 0.036 | 0.0378 | 6.75216 | 6.832 | 6.91184 | RT21018001
2.5 | 6.123645 | 6.1855 | 6.247355 |  | 8.193636 | 7.698616 | 7.242145 |  |  |  | 6.397245 | 6.4735 | 6.549755 | RT21018002
3 | 5.76873 | 5.827 | 5.88527 |  | 8.275094 | 7.766066 | 7.301547 |  |  |  | 6.04233 | 6.115 | 6.18767 | RT21018003
3.5 | 5.45292 | 5.508 | 5.56308 |  | 8.363316 | 7.838849 | 7.365537 |  |  |  | 5.72652 | 5.796 | 5.86548 | RT21018004
4 | 5.13711 | 5.189 | 5.24089 |  | 8.471119 | 7.927407 | 7.443237 |  |  |  | 5.41071 | 5.477 | 5.54329 | RT21018005
4.5 | 4.85595 | 4.905 | 4.95405 |  | 8.58889 | 8.023675 | 7.527506 |  |  |  | 5.12955 | 5.193 | 5.25645 | RT21018006
5 | 4.5738 | 4.62 | 4.6662 |  | 8.734771 | 8.142223 | 7.630995 |  |  |  | 4.8474 | 4.908 | 4.9686 | RT21018007
5.5 | 4.32432 | 4.368 | 4.41168 |  | 8.894891 | 8.271449 | 7.743446 |  |  |  | 4.59792 | 4.656 | 4.71408 | RT21018008
6 | 4.07385 | 4.115 | 4.15615 |  | 9.095941 | 8.432374 | 7.88295 |  |  |  | 4.34745 | 4.403 | 4.45855 | RT21018009
6.5 | 3.8511 | 3.89 | 3.9289 |  | 9.321588 | 8.61121 | 8.037283 |  |  |  | 4.1247 | 4.178 | 4.2313 | RT21018010
7 | 3.62835 | 3.665 | 3.70165 |  | 9.609627 | 8.83674 | 8.230849 |  |  |  | 3.90195 | 3.953 | 4.00405 | RT21018011
7.5 | 3.43035 | 3.465 | 3.49965 |  | 9.940794 | 9.092196 | 8.448646 |  |  |  | 3.70395 | 3.753 | 3.80205 | RT21018012
8 | 3.23136 | 3.264 | 3.29664 |  | 10.3794 | 9.424151 | 8.729319 |  |  |  | 3.50496 | 3.552 | 3.59904 | RT21018013
8.5 | 3.05415 | 3.085 | 3.11585 |  | 10.90614 | 9.813154 | 9.054783 |  |  |  | 3.32775 | 3.373 | 3.41825 | RT21018014
9 | 2.87694 | 2.906 | 2.93506 |  | 11.63959 | 10.33718 | 9.487216 |  |  |  | 3.15054 | 3.194 | 3.23746 | RT21018015
9.5 | 2.71953 | 2.747 | 2.77447 |  | 12.58557 | 10.9828 | 10.01026 |  |  |  | 2.99313 | 3.035 | 3.07687 | RT21018016
10 | 2.56212 | 2.588 | 2.61388 |  | 14.05331 | 11.91785 | 10.74827 |  |  |  | 2.83572 | 2.876 | 2.91628 | RT21018017
10.5 | 2.42154 | 2.446 | 2.47046 |  | 16.31275 | 13.20484 | 11.72516 |  |  |  | 2.69514 | 2.734 | 2.77286 | RT21018018
11 | 2.28096 | 2.304 | 2.32704 |  | 21.16662 | 15.41361 | 13.29419 |  |  |  | 2.55456 | 2.592 | 2.62944 | RT21018019
11.5 | 2.15622 | 2.178 | 2.19978 | [7 empty] | 2.42982 | 2.466 | 2.50218 | RT21018020
12 | 2.03148 | 2.052 | 2.07252 | [7 empty] | 2.30508 | 2.34 | 2.37492 | RT21018021
12.5 | 1.92159 | 1.941 | 1.96041 | [7 empty] | 2.19519 | 2.229 | 2.26281 | RT21018022
13 | 1.80972 | 1.828 | 1.84628 | [7 empty] | 2.08332 | 2.116 | 2.14868 | RT21018023
13.5 | 1.71171 | 1.729 | 1.74629 | [7 empty] | 1.98531 | 2.017 | 2.04869 | RT21018024
14 | 1.61172 | 1.628 | 1.64428 | [7 empty] | 1.88532 | 1.916 | 1.94668 | RT21018025
Observação: A largura da fita pode ser alterada pelo fornecedor, de maneira a ter valor mais apropriado para o fio isolado (recomendado largura entre 15 e 25 mm).

## Teonex+Mylar
FIO DE ALUMÍNIO ISOLADO COM TEONEX + MYLAR
Fios de Alumínio Nú |  |  |  | LARG. DA FITA (mm) | Porcentagens da Sobreposição de Fitas MYLAR (PET) + TEONEX (PEN) |  |  | EXPESSESSURA DA FITA TEONEX (PEN) (mm) |  |  | EXPESSESSURA DA FITA MYLAR (PET) (mm) |  |  | Fios Isolados com Mylar + Teonex |  |  | CODIGO
AWG | Ø Min. (mm) | Ø Nominal (mm) | Ø Max. (mm) | [10 empty] | Ø Min. (mm) | Ø Nominal (mm) | Ø Max. (mm)
[5 empty] | 52.5% | 55% | 57.5%
[5 empty] | Passo Máximo | Passo Nominal | Passo Mínimo | -5% | Nominal | 5% | -5% | Nominal | 5%
2 | 6.47856 | 6.544 | 6.60944 | 16 | 8.126511 | 7.642857 | 7.192963 | 0.0237 | 0.025 | 0.0263 | 0.0342 | 0.036 | 0.0378 | 6.71016 | 6.788 | 6.86584 | RT21018026 | 6.71016 | 6.788 | 6.86584 | 3.141593
2.5 | 6.123645 | 6.1855 | 6.247355 |  | 8.193636 | 7.698616 | 7.242145 | [6 empty] | 6.355245 | 6.4295 | 6.503755 | RT21018027 | 6.355245 | 6.4295 | 6.503755 | 3.141593
3 | 5.76873 | 5.827 | 5.88527 |  | 8.275094 | 7.766066 | 7.301547 | [6 empty] | 6.00033 | 6.071 | 6.14167 | RT21018028 | 6.00033 | 6.071 | 6.14167 | 0.8660254
3.5 | 5.45292 | 5.508 | 5.56308 |  | 8.363316 | 7.838849 | 7.365537 | [6 empty] | 5.68452 | 5.752 | 5.81948 | RT21018029 | 5.68452 | 5.752 | 5.81948 | 0.8660254
4 | 5.13711 | 5.189 | 5.24089 |  | 8.471119 | 7.927407 | 7.443237 | [6 empty] | 5.36871 | 5.433 | 5.49729 | RT21018030 | 5.36871 | 5.433 | 5.49729
4.5 | 4.85595 | 4.905 | 4.95405 |  | 8.58889 | 8.023675 | 7.527506 | [6 empty] | 5.08755 | 5.149 | 5.21045 | RT21018031 | 5.08755 | 5.149 | 5.21045
5 | 4.5738 | 4.62 | 4.6662 |  | 8.734771 | 8.142223 | 7.630995 | [6 empty] | 4.8054 | 4.864 | 4.9226 | RT21018032 | 4.8054 | 4.864 | 4.9226
5.5 | 4.32432 | 4.368 | 4.41168 |  | 8.894891 | 8.271449 | 7.743446 | [6 empty] | 4.55592 | 4.612 | 4.66808 | RT21018033 | 4.55592 | 4.612 | 4.66808
6 | 4.07385 | 4.115 | 4.15615 |  | 9.095941 | 8.432374 | 7.88295 | [6 empty] | 4.30545 | 4.359 | 4.41255 | RT21018034 | 4.30545 | 4.359 | 4.41255
6.5 | 3.8511 | 3.89 | 3.9289 |  | 9.321588 | 8.61121 | 8.037283 | [6 empty] | 4.0827 | 4.134 | 4.1853 | RT21018035 | 4.0827 | 4.134 | 4.1853
7 | 3.62835 | 3.665 | 3.70165 |  | 9.609627 | 8.83674 | 8.230849 | [6 empty] | 3.85995 | 3.909 | 3.95805 | RT21018036 | 3.85995 | 3.909 | 3.95805
7.5 | 3.43035 | 3.465 | 3.49965 |  | 9.940794 | 9.092196 | 8.448646 | [6 empty] | 3.66195 | 3.709 | 3.75605 | RT21018037 | 3.66195 | 3.709 | 3.75605
8 | 3.23136 | 3.264 | 3.29664 |  | 10.3794 | 9.424151 | 8.729319 | [6 empty] | 3.46296 | 3.508 | 3.55304 | RT21018038 | 3.46296 | 3.508 | 3.55304
8.5 | 3.05415 | 3.085 | 3.11585 |  | 10.90614 | 9.813154 | 9.054783 | [6 empty] | 3.28575 | 3.329 | 3.37225 | RT21018039 | 3.28575 | 3.329 | 3.37225
9 | 2.87694 | 2.906 | 2.93506 |  | 11.63959 | 10.33718 | 9.487216 | [6 empty] | 3.10854 | 3.15 | 3.19146 | RT21018040 | 3.10854 | 3.15 | 3.19146
9.5 | 2.71953 | 2.747 | 2.77447 |  | 12.58557 | 10.9828 | 10.01026 | [6 empty] | 2.95113 | 2.991 | 3.03087 | RT21018041 | 2.95113 | 2.991 | 3.03087
10 | 2.56212 | 2.588 | 2.61388 |  | 14.05331 | 11.91785 | 10.74827 | [6 empty] | 2.79372 | 2.832 | 2.87028 | RT21018042 | 2.79372 | 2.832 | 2.87028
10.5 | 2.42154 | 2.446 | 2.47046 |  | 16.31275 | 13.20484 | 11.72516 | [6 empty] | 2.65314 | 2.69 | 2.72686 | RT21018043 | 2.65314 | 2.69 | 2.72686
11 | 2.28096 | 2.304 | 2.32704 |  | 21.16662 | 15.41361 | 13.29419 | [6 empty] | 2.51256 | 2.548 | 2.58344 | RT21018044 | 2.51256 | 2.548 | 2.58344
11.5 | 2.15622 | 2.178 | 2.19978 | [10 empty] | 2.38782 | 2.422 | 2.45618 | RT21018045 | 2.38782 | 2.422 | 2.45618
12 | 2.03148 | 2.052 | 2.07252 | [10 empty] | 2.26308 | 2.296 | 2.32892 | RT21018046 | 2.26308 | 2.296 | 2.32892
12.5 | 1.92159 | 1.941 | 1.96041 | [10 empty] | 2.15319 | 2.185 | 2.21681 | RT21018047 | 2.15319 | 2.185 | 2.21681
13 | 1.80972 | 1.828 | 1.84628 | [10 empty] | 2.04132 | 2.072 | 2.10268 | RT21018048 | 2.04132 | 2.072 | 2.10268
13.5 | 1.71171 | 1.729 | 1.74629 | [10 empty] | 1.94331 | 1.973 | 2.00269 | RT21018049 | 1.94331 | 1.973 | 2.00269
14 | 1.61172 | 1.628 | 1.64428 | [10 empty] | 1.84332 | 1.872 | 1.90068 | RT21018050 | 1.84332 | 1.872 | 1.90068
Observação: A largura da fita pode ser alterada pelo fornecedor, de maneira a ter valor mais apropriado para o fio isolado (recomendado largura entre 15 e 25 mm).

## Cruzetas
Formação | Braços | Largura (mm) | Espessura (mm)
3 Braços 76.2 mm x 12.7 mm | 3 | 76.2 | 12.7
4 Braços 76.2 mm x 12.7 mm | 4 | 76.2 | 12.7
6 Braços 76.2 mm x 12.7 mm | 6 | 76.2 | 12.7
8 Braços 76.2 mm x 12.7 mm | 8 | 76.2 | 12.7
10 Braços 76.2 mm x 12.7 mm | 10 | 76.2 | 12.7
12 Braços 76.2 mm x 12.7 mm | 12 | 76.2 | 12.7
3 Braços 50.8 mm x 12.7 mm | 3 | 50.8 | 12.7
4 Braços 50.8 mm x 12.7 mm | 4 | 50.8 | 12.7
6 Braços 50.8 mm x 12.7 mm | 6 | 50.8 | 12.7
8 Braços 50.8 mm x 12.7 mm | 8 | 50.8 | 12.7
10 Braços 50.8 mm x 12.7 mm | 10 | 50.8 | 12.7
12 Braços 50.8 mm x 12.7 mm | 12 | 50.8 | 12.7
3 Braços 101.6 mm x 12.7 mm | 3 | 101.6 | 12.7
4 Braços 101.6 mm x 12.7 mm | 4 | 101.6 | 12.7
6 Braços 101.6 mm x 12.7 mm | 6 | 101.6 | 12.7
8 Braços 101.6 mm x 12.7 mm | 8 | 101.6 | 12.7
10 Braços 101.6 mm x 12.7 mm | 10 | 101.6 | 12.7
12 Braços 101.6 mm x 12.7 mm | 12 | 101.6 | 12.7
3 Braços 76.2 mm x 25.4 mm | 3 | 76.2 | 25.4
4 Braços 76.2 mm x 25.4 mm | 4 | 76.2 | 25.4
6 Braços 76.2 mm x 25.4 mm | 6 | 76.2 | 25.4
8 Braços 76.2 mm x 25.4 mm | 8 | 76.2 | 25.4
10 Braços 76.2 mm x 25.4 mm | 10 | 76.2 | 25.4
12 Braços 76.2 mm x 25.4 mm | 12 | 76.2 | 25.4
3 Braços 50.8 mm x 25.4 mm | 3 | 50.8 | 25.4
4 Braços 50.8 mm x 25.4 mm | 4 | 50.8 | 25.4
6 Braços 50.8 mm x 25.4 mm | 6 | 50.8 | 25.4
8 Braços 50.8 mm x 25.4 mm | 8 | 50.8 | 25.4
10 Braços 50.8 mm x 25.4 mm | 10 | 50.8 | 25.4
12 Braços 50.8 mm x 25.4 mm | 12 | 50.8 | 25.4
3 Braços 101.6 mm x 25.4 mm | 3 | 101.6 | 25.4
4 Braços 101.6 mm x 25.4 mm | 4 | 101.6 | 25.4
6 Braços 101.6 mm x 25.4 mm | 6 | 101.6 | 25.4
8 Braços 101.6 mm x 25.4 mm | 8 | 101.6 | 25.4
10 Braços 101.6 mm x 25.4 mm | 10 | 101.6 | 25.4
12 Braços 101.6 mm x 25.4 mm | 12 | 101.6 | 25.4

## Fibras
Padrão | Fi1 | Fin | Fen | FeExt
Fi1 2mm, Fin 0.82 mm, Fen 0.6 mm, FeExt 2 mm | 2 | 0.82 | 0.6 | 2
Fi1 3mm, Fin 1 mm, Fen 1 mm, FeExt 3 mm | 3 | 1 | 1 | 3
Fi1 3.5mm, Fin 1 mm, Fen 1 mm, FeExt 4 mm | 3.5 | 1 | 1 | 4
Fi1 3.4mm, Fin 2.5 mm, Fen 2.5 mm, FeExt 3.5 mm | 3.4 | 2.5 | 2.5 | 3.5
Fi1 3mm, Fin 1.2 mm, Fen 1.2 mm, FeExt 3 mm | 3 | 1.2 | 1.2 | 3
Fi1 3.2 mm, Fin 1.2 mm, Fen 1.2 mm, FeExt 3.2 mm | 3.2 | 1.2 | 1.2 | 3.2